## Hoja 1
EFP010 |  |  | m | Pilar de fábrica.
Pilar de fábrica de 1 pie x 1 pie, de ladrillo cerámico cara vista perforado A8, modelo Terracota A8 "PALAUTEC", acabado liso, 23,8x11,3x5,2 cm, con junta de 1 cm, recibida con mortero de cemento industrial, color gris, M-5, suministrado a granel.
Descompuesto | Ud | Descomposición |  |  | Rend. | Precio unitario |  | Precio partida
mt05plt010tDc | Ud | Ladrillo cerámico cara vista perforado A8, modelo Terracota A8 "PALAUTEC", acabado liso, 23,8x11,3x5,2 cm, según UNE-EN 771-1. |  |  | 36 | 0.23 |  | 8.28
mt08aaa010a | m³ | Agua. |  |  | 0.017 | 1.5 |  | 0.03
mt09mif010cb | t | Mortero industrial para albañilería, de cemento, color gris, categoría M-5 (resistencia a compresión 5 N/mm²), suministrado a granel, según UNE-EN 998-2. |  |  | 0.093 | 29.5 |  | 2.74
mq06mms010 | h | Mezclador continuo con silo, para mortero industrial en seco, suministrado a granel. |  |  | 0.353 | 1.73 |  | 0.61
mo021 | h | Oficial 1ª construcción en trabajos de albañilería. |  |  | 0.878 | 17.24 |  | 15.14
mo078 | h | Ayudante construcción en trabajos de albañilería. |  |  | 0.981 | 16.13 |  | 15.82
mo114 | h | Peón ordinario construcción en trabajos de albañilería. |  |  | 0.1 | 15.92 |  | 1.59
| % | Medios auxiliares |  |  | 2 | 44.21 |  | 0.88
| % | Costes indirectos |  |  | 3 | 45.09 |  | 1.35
Coste de mantenimiento decenal: 1,39€ en los primeros 10 años. | [5 empty] | Total: |  | 46.44
Referencia norma UNE y Título de la norma transposición de norma armonizada |  |  |  |  | Aplicabilidad (1) |  | Obligatoriedad (2) |  | Sistema (3)
UNE-EN 771-1:2011 |  |  |  |  | 122012 |  | 122013 |  | 2+/4
Especificaciones de piezas para fábrica de albañilería. Parte 1: Piezas de arcilla cocida
UNE-EN 998-2:2012 |  |  |  |  | 162011 |  | 162012 |  | 2+/4
Especificaciones de los morteros para albañilería. Parte 2: Morteros para albañilería
(1) Fecha de aplicabilidad de la norma armonizada e inicio del período de coexistencia
(2) Fecha final del período de coexistencia / entrada en vigor marcado CE
(3) Sistema de evaluación y verificación de la constancia de las prestaciones